## ISTRUZIONI
Il foglio di calcolo disegna i legami costitutivi dei materiali: calcestruzzo e acciaio
in base a quanto disposto dalla Norma Tecnica Italiana.
Si rappresenta anche il legame costitutivo del calcestruzzo confinato definito in
accordo alle disposizioni dell'eurocodice 2
Sono riportati i valori dei coefficienti β1 e β2 in base all'evoluzione del diagramma.
Sono state inserite tutte le limitazioni geometriche e di armatura di travi e pilastri
in base alle prescrizioni della Normativa Italiana.
Versione 1.0 | Ing. Davide Cicchini
www.davidecicchini.it
www.davidecicchini.it

## DATI
1 GEOMETRIA
Base | B | 300
Altezza | H | 500
Copriferro teorico | d' | 45
Altezza utile | d | 455
Copriferro reale | c' | 27
Tipo elemento |  | pilastro
Luce libera | L,lib | 2800
2 RESISTENZE DEI MATERIALI
Calcestruzzo:
Classe di resistenza |  | C25/30 | Paragrafo 8.7.2 NTC08 Per il calcolo della capacità di elementi/meccanismi duttili o fragili si impiegano le proprietà dei materiali esistenti, determinate secondo le modalità indicate al punto 8.5.3, divise per i fattori di confidenza in relazione al livello di conoscenza raggiunto. Per il calcolo della capacità di resistenza degli elementi fragili primari, le resistenze dei materiali si dividono per i corrispondenti coefficienti parziali e per i fattori di confidenza in relazione al livello di conoscenza raggiunto.
Livello di conoscenza | LC | LC2
Resistenza media del cls ( da prove sperimentali e indagini statistiche) | fm | 15
Fattore di confidenza | FC | 1.2
Resistenza cubica caratteristica | Rck | 30
Resistenza cilindrica media | fcm | 32.9
Resistenza cilindrica caratteristica | fck | 24.9
Resistenza cilindrica di calcolo (non diviso per αcc) | fcd | 16.6
Resistenza a trazione caratteristica | fctm | 2.558119
Resistenza a trazione media | fctk | 1.790684
Resistenza a trazione di calcolo | fctd | 1.193789
Resistenza tangenziale di calcolo | fbd | 2.686025
Modulo di Young | Ec | 31447.16
Coef. di riduzione della resistenza, per carichi prolungati nel tempo | αcc | 0.85 | Se l'elemento si ritiene duttile imporre il valore unitario al coefficiente parziale di sicurezza del calcestruzzo.
Coef. Parziale di sicurezza del calcestruzzo | γc | 1.5
Acciaio:
Tipo Acciaio |  | Fe B450C
Tensione di Rottura | fk | 540
Tensione di snervamento | fyk | 450
Resistenza di calcolo | fyd | 391.3043
Modulo di Young | Ec | 210000
3 DEFORMAZIONI LIMITE DEI MATERIALI
Calcestruzzo:
Deformazione limite del tratta parabolico | εc2 | -2
Deformazione ultima (tratto rettangolare) | εcu | -3.5
Deformazione ultima a trazione | εctu | 0.03867576
Acciaio:
Deformazione allo snervamento | εyd | 1.87 | Paragrafo C8A.6 NTC08 In mancanza di informazioni si può assumere che la deformazione ultima dell'acciaio sia pari al 4%
Deformazione ultima | εud | 67.5
4 ARMATURE DELLA SEZIONE
Longitudinale:
| numero | diametro
Armatura in zona tesa | 3 | 20
Armatura In zona compressa | 3 | 20
[5 empty] | 3 | F | 20
Nel caso di pilastri inserire anche l'armatura nell'altra direzione | [7 empty] | 45
| numero | diametro
Armatura sinistra (NON RIPETERE I FERRI D'ANGOLO) | 2 | 20 |  | 20 |  |  |  | 20
Armatura destra (NON RIPETERE I FERRI D'ANGOLO) | 2 | 20 |  | F |  |  |  | F | 500
|  |  |  | 2 |  |  |  | 2
Area di acciaio in zona tesa | As | 942.4778
Area di acciaio in zona compressa | A's | 942.4778
Percentuale meccanica di armatura in zona tesa | ω | 14.81%
Percentuale meccanica di armatura in zona compressa | ω' | 14.81%
Percentuale geometrica di armatura in zona tesa | ρ | 0.6283% | [5 empty] | 45
Percentuale geometrica di armatura in zona compressa | ρ' | 0.6283% |  |  | 3 | F | 20
Area di acciaio sinistra | As,sx | 628.3185 |  |  |  | 300
Area di acciaio destra | As,dx | 628.3185
Percentuale meccanica di armatura a sinistra | ω,sx | 9.874%
Percentuale meccanica di armatura a destra | ω,dx | 9.874%
Percentuale geometrica di armatura a destra | ρ,dx | 0.4189%
Percentuale geometrica di armatura a sinistra | ρ,sx | 0.4189%
Percentuale meccanica di armatura totale | ωtot | 29.63%
Percentuale geometrica di armatura totale | ρtot | 2.094%
Area di acciaio totale | As,tot | 3141.593
Diametro medio delle barre longitudinali | db | 20
Trasversale:
Diametro della staffa |  | 8 | [5 empty] | 45
staffe interne dirette in altezza
Passo della staffa |  | 120
0
Numero totale di braccia nella direzione della base |  | 2 | [5 empty] | 500
Numero totale di braccia nella direzione dell'altezza |  | 2 |  |  |  | 0
Staffe interne dirette come la base
Area della sezione di staffe disposte come la base | Ast,base | 100.531 | Ast,altezza | 100.531
Area della sezione di staffe disposte come l'altezza | Ast,altezza | 100.531
Percentuale geometrica di armatura trasversale | ρ | 0.3865% | [5 empty] | 45
300
[5 empty] | Ast,base | 100.531
5 CONFINAMENTO OFFERTO DALLE STAFFE
Considerare la duttilità offerta dalle staffe? |  | si
6 CLASSE DI DUTTILITA'
Classe di duttilità bassa CD"B"
7 SFORZO NORMALE
(Queste informazioni devono essere inserite solo nel caso di pilastri)
Sforzo normale sollecitante | NED | 450
Sforzo normale sollecitante adimensionalizzato | ν | 0.2126152
Spostamento orizzontale medio d'interpiano | dr | 20
Taglio sismico di piano | V | 120
Altezza interpiano | h | 3000
Note on F6: Davide Cicchini: Calcolato dall'asse del ferro longitudinale
Note on F110: Davide Cicchini: Per la valutazione della reale duttilità della sezione, va sempre considerato il contributo del confinamento delle staffe.
Note on F123: Davide Cicchini: I valori richiesti di seguito servono solo per la definizione delle limitazioni di normativa dei pilastri. Non entrano in gioo nella definizione del diagramma momento-curvatura.

## foglio deposito (hidden)
trave
|  |  |  | pilastro |  | ferri destra/sinistra
curvatura limite |  |  |  | 450 |  | 2 | [10 empty] | 0.6 | 0.5
#REF! | [5 empty] | 2 | [10 empty] | 0.61 | 0.505
[9 empty] | SNERV | ROTTURA | eps,u | [5 empty] | 0.62 | 0.51
SFORZO NORMALE |  | εc2 | -0.002 |  | C8/10 | 10 |  | Fe B450C | 450 | 540 | 67.5 | [5 empty] | 0.63 | 0.515
-450 |  | εcu | -0.01218315 |  | C12/15 | 15 |  | Fe B44k | 430 | 540 | 40 | [5 empty] | 0.64 | 0.52
|  | εyd | 0.00187 |  | C16/20 | 20 |  | Fe B38k | 375 | 450 | 40 | [5 empty] | 0.65 | 0.525
ν | -0.2126152 | εud | 0.0675 |  | C20/25 | 25 |  | Fe B32k | 315 | 490 | 10 | [5 empty] | 0.66 | 0.53
[5 empty] | C25/30 | 30 |  | Fe B22k | 215 | 335 | 10 | [5 empty] | 0.67 | 0.535
[5 empty] | C28/35 | 35 | [10 empty] | 0.68 | 0.54
| εccu | -8.683154 |  |  | C32/40 | 40 | [10 empty] | 0.69 | 0.545
|  | -12.18315 |  |  | C35/45 | 45 | [10 empty] | 0.7 | 0.55
[5 empty] | C40/50 | 50 |  | fyk = | 450 | N/mm2 | [6 empty] | 0.71 | 0.555
|  | -3.5 |  |  | C45/55 | 55 | [10 empty] | 0.72 | 0.56
[5 empty] | C50/60 | 60 | [10 empty] | 0.73 | 0.565
[5 empty] | ESISTENTE | 15.06024 |  |  |  | FC | [6 empty] | 0.74 | 0.57
[9 empty] | LC1 | 1.35 | [6 empty] | 0.75 | 0.575
[5 empty] | fck | 12.5 |  |  | LC2 | 1.2 | [6 empty] | 0.76 | 0.58
[9 empty] | LC3 | 1 | [6 empty] | 0.77 | 0.585
Percentuale meccanica di armatura totale |  |  | ωtot(sopra-sotto) | 29.62% |  |  | diametro | [9 empty] | 0.78 | 0.59
[7 empty] | 8 | [9 empty] | 0.79 | 0.595
Percentuale meccanica di armatura totale |  |  | ωtot(destra-sinistra) | 19.75% |  |  | 8 | [9 empty] | 0.8 | 0.6
[17 empty] | 0.81 | 0.605
Percentuale geometrica di armatura totale |  |  | ρtot(sopra sotto) | 1.257% | [12 empty] | 0.82 | 0.61
[17 empty] | 0.83 | 0.615
Percentuale geometrica di armatura totale |  |  | ρtot(destra sinistra) | 0.8378% | [12 empty] | 0.84 | 0.62
[17 empty] | 0.85 | 0.625
[17 empty] | 0.86 | 0.63
| comportamento elastico | [15 empty] | 0.87 | 0.635
| Mcrack | EI | I | χelas | I,approx |  |  |  |  | χu | 9.168229e-05 | χy | 8.21978e-06 | χy | 0.821978 |  | 0.88 | 0.64
| 0 | 98272379499823.4 | 3125000000 | 0 | 3125000000 |  |  |  |  | yu |  | Myd |  | χu | 9.168229 |  | 0.89 | 0.645
[10 empty] | Mu | [6 empty] | 0.9 | 0.65
Mcr,flex | 25581194.5 | [8 empty] | momento curvatura semplificato presso-flex | [6 empty] | 0.91 | 0.655
[17 empty] | 0.92 | 0.66
[17 empty] | 0.93 | 0.665
|  | y | #DIV/0! |  |  | 0 | 0 |  |  | χu | 0.001375234 | χy | 5.753846e-06 | χy | 0.5753846 |  | 0.94 | 0.67
| si |  |  |  |  | 8.21978e-06 | 0 |  |  | yu |  | Myd |  | χu | 137.5234 |  | 0.95 | 0.675
| no |  |  |  |  | 9.168229e-05 | 0 |  |  | Mu | [6 empty] | 0.96 | 0.68
[10 empty] | momento curvatura semplificato flex | [6 empty] | 0.97 | 0.685
| compotamento elastico | [15 empty] | 0.98 | 0.69
| si | [15 empty] | 0.99 | 0.695
[10 empty] | εctu | 0.03796174 | [‰] | 3.796174e-05 |  |  |  | 1 | 0.7
[17 empty] | 1.01 | 0.705
[17 empty] | 1.02 | 0.71
1.caratteristiche geometriche | [5 empty] | fyd | 391.3043 | [Mpa] |  | staffa lato di base |  |  |  | 246 |  |  | 1.03 | 0.715
[10 empty] | staffa lato in altezza |  |  |  | 446 |  |  | 1.04 | 0.72
b | 300 | [mm] | base |  |  | Es | 210000 | [Mpa] | [8 empty] | 1.05 | 0.725
[10 empty] | leagture di base | 0 |  |  | 492 |  |  | 1.06 | 0.73
H | 500 | [mm] | altezza totale | [6 empty] | legature altezza | 0 |  |  | 892 |  |  | 1.07 | 0.735
[17 empty] | 1.08 | 0.74
h' | 45 | [mm] | copriferro | [13 empty] | 1.09 | 0.745
| ( dall'asse longitudinale del ferro) | [15 empty] | 1.1 | 0.75
[17 empty] | 1.11 | 0.755
d | 455 | [mm] | altezza utile | [13 empty] | 1.12 | 0.76
[17 empty] | 1.13 | 0.765
[17 empty] | 1.14 | 0.77
[17 empty] | 1.15 | 0.775
numero di ferri longitudinali sulle basi vincolati da staffe |  |  |  | 2 |  | 0% | 0 |  | -0.002177433 |  |  | Classe di duttilità alta CD"A" |  |  |  |  | 1.16 | 0.78
[6 empty] | 0.003868% | 1.228097 |  | -0.01218315 |  |  | Classe di duttilità bassa CD"B" |  |  |  |  | 1.17 | 0.785
numero di ferri longitudinali sulle altezze vincolati da staffe |  |  |  | 2 |  |  |  |  | 3.867576e-05 | [7 empty] | 1.18 | 0.79
[17 empty] | 1.19 | 0.795
[12 empty] | Area della sezione della staffa |  |  | Ast | 50.26548 | 1.2 | 0.8
[12 empty] | Area della sezione di legatura (spille) disposte come la base |  |  | Ast | 0 | 1.21 | 0.805
DEFORMAZIONI |  |  | RESISTENZE |  | fcd | 16.6 | [5 empty] | Area della sezione di legatura (spille) disposte come l'altezza |  |  | Ast | 0 | 1.22 | 0.81
[5 empty] | fyd | 391.3043 | -67.5 | -391.3043 |  | -67.5 | -469.5652 | [5 empty] | 1.23 | 0.815
εc2 | -2.177433 |  | fcd | -17.3207 | Es | 210000 | -1.87 | -391.3043 |  | -1.87 | -391.3043 | [5 empty] | 1.24 | 0.82
εcu | -12.18315 |  | α | 0.85 | α | 0.85 | 0 | 0 |  | 0 | 0 | [5 empty] | 1.25 | 0.825
|  |  | fctd | 1.228097 | fctd | 1.193789 | 1.87 | 391.3043 |  | 1.87 | 391.3043 | [5 empty] | 1.26 | 0.83
|  |  | Ec | 31753.66 | Ec | 31447.16 | 67.5 | 391.3043 |  | 67.5 | 469.5652 | [5 empty] | 1.27 | 0.835
[17 empty] | 1.28 | 0.84
[17 empty] | 1.29 | 0.845
| Larghezza della sezione |  |  | B | 300 | PASSO | [10 empty] | 1.3 | 0.85
| Altezza della sezione |  |  | H | 500 | (cm) | [10 empty] | 1.31 | 0.855
[5 empty] | B | 8 | [10 empty] | 1.32 | 0.86
[17 empty] | 1.33 | 0.865
| Deformazione ultima per calcestruzzo confinato |  |  | εccu | -12.18315 | [11 empty] | 1.34 | 0.87
[17 empty] | 1.35 | 0.875
[17 empty] | 1.36 | 0.88
[17 empty] | 1.37 | 0.885
| εcu | -3.5 | [14 empty] | 1.38 | 0.89
| εccu | -12.18315 | [14 empty] | 1.39 | 0.895
[17 empty] | 1.4 | 0.9
0.905
0.91
#REF!
#REF!
| fcm | 32.9 |  | valori medi ricavati dai provini | [13 empty] | #REF!
| fyk | 450 |  | corretti con il fattore di confidenza | [13 empty] | #REF!
#REF!
#REF!
|  | Sforzo normale medio adimensionalizzato |  |  |  |  | ν,medio | 0.09118541 | [9 empty] | #REF!
|  | Valore di efficienza del confinamento | [15 empty] | #REF!
#REF!
|  | Coefficiente di efficienza |  |  |  |  | α | 0.5925638 | [9 empty] | #REF!
#REF!
#REF!
#REF!
| DEFORMAZIONI | [16 empty] | #REF!
#REF!
| εc2 | -2.177433 | [15 empty] | #REF!
| εcu | -12.18315 | [15 empty] | #REF!
| εc2 | -2.177433 | [‰] | -0.002177433 | [13 empty] | #REF!
| fcd | 14.7226 | [15 empty] | #REF!
#REF!
#REF!
#REF!
Note on F3: Davide Cicchini: Sarà sempre considerata come una forza di compressione a prescindere dal segno
Note on G19: Davide Cicchini: fm/FC

## LEGAME COSTITUTIVO CALCESTRUZZO
LEGAME COSTITUTIVO DEL CALCESTRUZZO: PARABOLA-RETTANGOLO | [6 empty] | CONFINATO (Secondo EC2)
progressivo
STEP | εc(var) | σ | A(σ-ε) | Sy(σ-ε) | β1 | β2 | εG | σG
0 | 0% | 0 | 0 | 0 | 0 | 0 | 0% | 0
1 | -0.01218% | -1.884028 | 9.848787e-05 | -7.980282e-09 | 0.0004667212 | 0.3349171 | -0.008103% | -0.6309933
2 | -0.02437% | -3.659608 | 0.0003864644 | -6.247401e-08 | 0.001831404 | 0.3365622 | -0.01617% | -1.231686
3 | -0.03655% | -5.326738 | 0.0008526989 | -2.06232e-07 | 0.004040829 | 0.3382723 | -0.02419% | -1.801888
4 | -0.04873% | -6.88542 | 0.001485961 | -4.779002e-07 | 0.007041775 | 0.3400514 | -0.03216% | -2.341397
5 | -0.06092% | -8.335652 | 0.00227502 | -9.1202e-07 | 0.01078102 | 0.3419036 | -0.04009% | -2.84999
6 | -0.0731% | -9.677436 | 0.003208644 | -1.539028e-06 | 0.01520535 | 0.3438337 | -0.04797% | -3.327428
7 | -0.08528% | -10.91077 | 0.004275605 | -2.385256e-06 | 0.02026153 | 0.3458465 | -0.05579% | -3.773452
8 | -0.09747% | -12.03566 | 0.00546467 | -3.472931e-06 | 0.02589636 | 0.3479476 | -0.06355% | -4.187778
9 | -0.1096% | -13.05209 | 0.006764609 | -4.820175e-06 | 0.0320566 | 0.3501429 | -0.07126% | -4.570098
10 | -0.1218% | -13.96008 | 0.008164193 | -6.441007e-06 | 0.03868905 | 0.3524388 | -0.07889% | -4.920074
11 | -0.134% | -14.75962 | 0.009652189 | -8.345339e-06 | 0.04574047 | 0.3548425 | -0.08646% | -5.23734
12 | -0.1462% | -15.45071 | 0.01121737 | -1.053898e-05 | 0.05315764 | 0.3573617 | -0.09395% | -5.521492
13 | -0.1584% | -16.03335 | 0.0128485 | -1.302363e-05 | 0.06088736 | 0.3600049 | -0.1014% | -5.772085
14 | -0.1706% | -16.50754 | 0.01453435 | -1.579689e-05 | 0.06887639 | 0.3627816 | -0.1087% | -5.988633
15 | -0.1827% | -16.87328 | 0.01626369 | -1.885226e-05 | 0.07707151 | 0.3657021 | -0.1159% | -6.170596
16 | -0.1949% | -17.13058 | 0.01802529 | -2.217912e-05 | 0.08541951 | 0.3687779 | -0.123% | -6.317378 | Classe di resistenza |  | C25/30
17 | -0.2071% | -17.27942 | 0.01980792 | -2.576275e-05 | 0.09386717 | 0.3720216 | -0.1301% | -6.428319
18 | -0.2193% | -17.3207 | 0.02160036 | -2.958436e-05 | 0.1023613 | 0.3754474 | -0.137% | -6.503013 | Resistenza cubica caratteristica | Rcck | 31.30247
19 | -0.2315% | -17.3207 | 0.02339403 | -3.36271e-05 | 0.1108613 | 0.3790295 | -0.1437% | -6.565058 | Resistenza cilindrica media | fccm | 33.98105
20 | -0.2437% | -17.3207 | 0.02518771 | -3.788836e-05 | 0.1193613 | 0.3826557 | -0.1504% | -6.627866 | Resistenza cilindrica caratteristica | fcck | 25.98105
21 | -0.2558% | -17.3207 | 0.02698139 | -4.236815e-05 | 0.1278613 | 0.3862433 | -0.157% | -6.690005 | Resistenza cilindrica di calcolo | fccd | 14.7226
22 | -0.268% | -17.3207 | 0.02877506 | -4.706647e-05 | 0.1363613 | 0.3897428 | -0.1636% | -6.750619 | Resistenza a trazione caratteristica | fcctm | 2.631636
23 | -0.2802% | -17.3207 | 0.03056874 | -5.198331e-05 | 0.1448613 | 0.3931256 | -0.1701% | -6.80921 | Resistenza a trazione media | fcctk | 1.842145
24 | -0.2924% | -17.3207 | 0.03236242 | -5.711868e-05 | 0.1533613 | 0.3963763 | -0.1765% | -6.865516 | Resistenza a trazione di calcolo | fcctd | 1.228097
25 | -0.3046% | -17.3207 | 0.03415609 | -6.247258e-05 | 0.1618613 | 0.3994883 | -0.1829% | -6.919417 | Resistenza tangenziale di calcolo | fbd | 2.763217
26 | -0.3168% | -17.3207 | 0.03594977 | -6.8045e-05 | 0.1703613 | 0.4024599 | -0.1893% | -6.970888 | Modulo di Young | Ecc | 31753.66
27 | -0.3289% | -17.3207 | 0.03774345 | -7.383595e-05 | 0.1788613 | 0.4052933 | -0.1956% | -7.019965 | Coef. di riduzione della resistenza, per carichi
28 | -0.3411% | -17.3207 | 0.03953712 | -7.984543e-05 | 0.1873613 | 0.4079925 | -0.202% | -7.066716 | prolungati nel tempo | α | 0.85
29 | -0.3533% | -17.3207 | 0.0413308 | -8.607343e-05 | 0.1958613 | 0.4105628 | -0.2083% | -7.111235
30 | -0.3655% | -17.3207 | 0.04312448 | -9.251996e-05 | 0.2043613 | 0.4130101 | -0.2145% | -7.153625 | Deformazione limite del tratto parabolico | εcc2 | -2.177433
31 | -0.3777% | -17.3207 | 0.04491815 | -9.918501e-05 | 0.2128613 | 0.4153409 | -0.2208% | -7.193995 | Deformazione ultima (tratto rettangolare) | εccu | -12.18315
32 | -0.3899% | -17.3207 | 0.04671183 | -0.0001060686 | 0.2213613 | 0.4175613 | -0.2271% | -7.232455 | Deformazione ultima a trazione | εcctu | 0.03867576
33 | -0.402% | -17.3207 | 0.04850551 | -0.0001131707 | 0.2298613 | 0.4196777 | -0.2333% | -7.269112
34 | -0.4142% | -17.3207 | 0.05029918 | -0.0001204913 | 0.2383613 | 0.4216959 | -0.2395% | -7.30407
35 | -0.4264% | -17.3207 | 0.05209286 | -0.0001280305 | 0.2468613 | 0.4236219 | -0.2458% | -7.337429
36 | -0.4386% | -17.3207 | 0.05388654 | -0.0001357882 | 0.2553613 | 0.4254611 | -0.252% | -7.369284
37 | -0.4508% | -17.3207 | 0.05568021 | -0.0001437644 | 0.2638613 | 0.4272185 | -0.2582% | -7.399724
38 | -0.463% | -17.3207 | 0.05747389 | -0.0001519591 | 0.2723613 | 0.428899 | -0.2644% | -7.428832
39 | -0.4751% | -17.3207 | 0.05926757 | -0.0001603724 | 0.2808613 | 0.4305073 | -0.2706% | -7.456688
40 | -0.4873% | -17.3207 | 0.06106124 | -0.0001690042 | 0.2893613 | 0.4320474 | -0.2768% | -7.483364
41 | -0.4995% | -17.3207 | 0.06285492 | -0.0001778545 | 0.2978613 | 0.4335233 | -0.283% | -7.508928
42 | -0.5117% | -17.3207 | 0.0646486 | -0.0001869234 | 0.3063613 | 0.4349388 | -0.2891% | -7.533446
43 | -0.5239% | -17.3207 | 0.06644227 | -0.0001962107 | 0.3148613 | 0.4362973 | -0.2953% | -7.556976
44 | -0.5361% | -17.3207 | 0.06823595 | -0.0002057166 | 0.3233613 | 0.437602 | -0.3015% | -7.579574
45 | -0.5482% | -17.3207 | 0.07002963 | -0.000215441 | 0.3318613 | 0.4388559 | -0.3076% | -7.601292
46 | -0.5604% | -17.3207 | 0.0718233 | -0.000225384 | 0.3403613 | 0.4400617 | -0.3138% | -7.622178
47 | -0.5726% | -17.3207 | 0.07361698 | -0.0002355455 | 0.3488613 | 0.4412221 | -0.32% | -7.642277
48 | -0.5848% | -17.3207 | 0.07541065 | -0.0002459255 | 0.3573613 | 0.4423396 | -0.3261% | -7.661632
49 | -0.597% | -17.3207 | 0.07720433 | -0.000256524 | 0.3658613 | 0.4434162 | -0.3323% | -7.68028
50 | -0.6092% | -17.3207 | 0.07899801 | -0.0002673411 | 0.3743613 | 0.4444543 | -0.3384% | -7.69826
51 | -0.6213% | -17.3207 | 0.08079168 | -0.0002783766 | 0.3828613 | 0.4454557 | -0.3446% | -7.715606
52 | -0.6335% | -17.3207 | 0.08258536 | -0.0002896308 | 0.3913613 | 0.4464224 | -0.3507% | -7.732349
53 | -0.6457% | -17.3207 | 0.08437904 | -0.0003011034 | 0.3998613 | 0.447356 | -0.3568% | -7.74852
54 | -0.6579% | -17.3207 | 0.08617271 | -0.0003127946 | 0.4083613 | 0.4482582 | -0.363% | -7.764146
55 | -0.6701% | -17.3207 | 0.08796639 | -0.0003247042 | 0.4168613 | 0.4491305 | -0.3691% | -7.779255
56 | -0.6823% | -17.3207 | 0.08976007 | -0.0003368325 | 0.4253613 | 0.4499743 | -0.3753% | -7.79387
57 | -0.6944% | -17.3207 | 0.09155374 | -0.0003491792 | 0.4338613 | 0.450791 | -0.3814% | -7.808016
58 | -0.7066% | -17.3207 | 0.09334742 | -0.0003617445 | 0.4423613 | 0.4515818 | -0.3875% | -7.821714
59 | -0.7188% | -17.3207 | 0.0951411 | -0.0003745283 | 0.4508613 | 0.452348 | -0.3937% | -7.834985
60 | -0.731% | -17.3207 | 0.09693477 | -0.0003875306 | 0.4593613 | 0.4530906 | -0.3998% | -7.847847
61 | -0.7432% | -17.3207 | 0.09872845 | -0.0004007514 | 0.4678613 | 0.4538107 | -0.4059% | -7.86032
62 | -0.7554% | -17.3207 | 0.1005221 | -0.0004141908 | 0.4763613 | 0.4545093 | -0.412% | -7.87242
63 | -0.7675% | -17.3207 | 0.1023158 | -0.0004278487 | 0.4848613 | 0.4551873 | -0.4182% | -7.884164
64 | -0.7797% | -17.3207 | 0.1041095 | -0.0004417251 | 0.4933613 | 0.4558456 | -0.4243% | -7.895567
65 | -0.7919% | -17.3207 | 0.1059032 | -0.0004558201 | 0.5018613 | 0.4564851 | -0.4304% | -7.906642
66 | -0.8041% | -17.3207 | 0.1076968 | -0.0004701335 | 0.5103613 | 0.4571065 | -0.4365% | -7.917405
67 | -0.8163% | -17.3207 | 0.1094905 | -0.0004846656 | 0.5188613 | 0.4577106 | -0.4427% | -7.927868
68 | -0.8285% | -17.3207 | 0.1112842 | -0.0004994161 | 0.5273613 | 0.458298 | -0.4488% | -7.938043
69 | -0.8406% | -17.3207 | 0.1130779 | -0.0005143851 | 0.5358613 | 0.4588695 | -0.4549% | -7.947942
70 | -0.8528% | -17.3207 | 0.1148715 | -0.0005295727 | 0.5443613 | 0.4594257 | -0.461% | -7.957576
71 | -0.865% | -17.3207 | 0.1166652 | -0.0005449788 | 0.5528613 | 0.4599672 | -0.4671% | -7.966954
72 | -0.8772% | -17.3207 | 0.1184589 | -0.0005606035 | 0.5613613 | 0.4604945 | -0.4732% | -7.976088
73 | -0.8894% | -17.3207 | 0.1202526 | -0.0005764466 | 0.5698613 | 0.4610082 | -0.4794% | -7.984986
74 | -0.9016% | -17.3207 | 0.1220462 | -0.0005925083 | 0.5783613 | 0.4615088 | -0.4855% | -7.993657
75 | -0.9137% | -17.3207 | 0.1238399 | -0.0006087885 | 0.5868613 | 0.4619969 | -0.4916% | -8.00211
76 | -0.9259% | -17.3207 | 0.1256336 | -0.0006252873 | 0.5953613 | 0.4624728 | -0.4977% | -8.010353
77 | -0.9381% | -17.3207 | 0.1274273 | -0.0006420045 | 0.6038613 | 0.462937 | -0.5038% | -8.018393
78 | -0.9503% | -17.3207 | 0.129221 | -0.0006589403 | 0.6123613 | 0.4633899 | -0.5099% | -8.026239
79 | -0.9625% | -17.3207 | 0.1310146 | -0.0006760947 | 0.6208613 | 0.463832 | -0.516% | -8.033896
80 | -0.9747% | -17.3207 | 0.1328083 | -0.0006934675 | 0.6293613 | 0.4642636 | -0.5222% | -8.041371
81 | -0.9868% | -17.3207 | 0.134602 | -0.0007110589 | 0.6378613 | 0.4646851 | -0.5283% | -8.048672
82 | -0.999% | -17.3207 | 0.1363957 | -0.0007288688 | 0.6463613 | 0.4650968 | -0.5344% | -8.055803
83 | -1.011% | -17.3207 | 0.1381893 | -0.0007468972 | 0.6548613 | 0.4654991 | -0.5405% | -8.06277
84 | -1.023% | -17.3207 | 0.139983 | -0.0007651442 | 0.6633613 | 0.4658922 | -0.5466% | -8.06958
85 | -1.036% | -17.3207 | 0.1417767 | -0.0007836096 | 0.6718613 | 0.4662766 | -0.5527% | -8.076237
86 | -1.048% | -17.3207 | 0.1435704 | -0.0008022936 | 0.6803613 | 0.4666524 | -0.5588% | -8.082747
87 | -1.06% | -17.3207 | 0.145364 | -0.0008211962 | 0.6888613 | 0.46702 | -0.5649% | -8.089114
88 | -1.072% | -17.3207 | 0.1471577 | -0.0008403172 | 0.6973613 | 0.4673796 | -0.571% | -8.095342
89 | -1.084% | -17.3207 | 0.1489514 | -0.0008596568 | 0.7058613 | 0.4677315 | -0.5771% | -8.101437
90 | -1.096% | -17.3207 | 0.1507451 | -0.0008792149 | 0.7143613 | 0.4680759 | -0.5832% | -8.107403
91 | -1.109% | -17.3207 | 0.1525387 | -0.0008989916 | 0.7228613 | 0.468413 | -0.5894% | -8.113243
92 | -1.121% | -17.3207 | 0.1543324 | -0.0009189867 | 0.7313613 | 0.4687432 | -0.5955% | -8.118961
93 | -1.133% | -17.3207 | 0.1561261 | -0.0009392004 | 0.7398613 | 0.4690666 | -0.6016% | -8.124562
94 | -1.145% | -17.3207 | 0.1579198 | -0.0009596326 | 0.7483613 | 0.4693833 | -0.6077% | -8.130048
95 | -1.157% | -17.3207 | 0.1597135 | -0.0009802834 | 0.7568613 | 0.4696937 | -0.6138% | -8.135424
96 | -1.17% | -17.3207 | 0.1615071 | -0.001001153 | 0.7653613 | 0.4699978 | -0.6199% | -8.140693
97 | -1.182% | -17.3207 | 0.1633008 | -0.00102224 | 0.7738613 | 0.470296 | -0.626% | -8.145857
98 | -1.194% | -17.3207 | 0.1650945 | -0.001043547 | 0.7823613 | 0.4705883 | -0.6321% | -8.150919
99 | -1.206% | -17.3207 | 0.1668882 | -0.001065072 | 0.7908613 | 0.4708749 | -0.6382% | -8.155884
100 | -1.218% | -17.3207 | 0.1686818 | -0.001086815 | 0.7993613 | 0.471156 | -0.6443% | -8.160753
Note on I5: Davide Cicchini: Coordinata in ascissa del baricentro.
Note on J5: Davide Cicchini: Coordina in ordinata del baricentro.

## LEGAME COSTITUTIVO ACCIAIO
LEGAME COSTITUTIVO DELL'ACCIAIO
Tipo Acciaio |  | Fe B450C
Tensione di Rottura | fk | 540
Tensione di snervamento | fy,k | 450
Resistenza di calcolo | fy,d | 391.3043
Modulo di Young | Ec | 210000
Deformazione allo snervamento | εyd | 1.87
Deformazione ultima | εuk | 75
Deformazione ultima | εud | 67.5
Rapporto di sovraresistenza | k | 1.2

## CONFINAMENTO EC2
CONFINAMENTO DEL CALCESTRUZZO SECONDO EC2
Duttilità offerta al calcestruzzo dal confinamento delle staffe
1.calcestruzzo confinato
Base confinata dalla staffa | b₀ | 246
Altezza confinata dalla staffa | H₀ | 446
2.armatura trasversale
dimensioni staffa
perimetro della staffa |  | 1384
dimensioni braccia interne
legature in base |  | 0
legature in altezza |  | 0
lungheza delle legature |  | 0
lunghezza totale |  | 1384
volume della staffa |  | 69567.43
volume delle legature
volume legature in base |  | 0
volume legature in altezza |  | 0
volume legature totali |  | 0
volume totale |  | 69567.43
Percentuale meccanica e volumetrica di staffe | ωst | 0.1465353
3.coefficiente di efficienza
Distanza tra i ferri di base |  | 108.5
Distanza tra i ferri in altezza |  | 139
Coefficiente di efficienza orizzontale | αh | 0.9055341
Coefficiente di efficienza verticale | αv | 0.6543804
Coefficiente di efficienza | α | 0.5925638
4.deformazione ultima per calcestruzzo confinato
Deformazione ultima del ramo parabolico per cls confinato | εcc2 | -2.177433
Deformazione ultima per calcestruzzo confinato | εccu | -12.18315
5.Resistenza per calcestruzzo confinato
Tensione di confinamento | σ2 | 0.2162105
Resistenza del calcestruzzo confinato | fcck | 25.98105

## LIMITAZIONI TRAVI NTC08
LIMITAZIONI TRAVI
§ 7.4.6.1.1 limitazioni geometriche Travi
La larghezza della trave deve essere ≥ di 20 cm | [6 empty] | verificato
Il rapporto B/H ≥0,25; B ≥ 200 mm: | [6 empty] | verificato
La larghezza della trave per le travi basse comunemente denominate "a spessore", deve essere non maggiore
della larghezza del pilastro, aumentata da ogni lato di metà dell'altezza della sezione trasversale della trave stessa,
risultando comunque non maggiore di volte bc, essendo bc la larghezza del pilastro ortogonale all'asse della trave.
Le zone critiche si estendono, per CD”B” e CD”A”, per una lunghezza pari rispettivamente a 1 e 1,5 volte l'altezza
della sezione della trave, misurata a partire dalla faccia del nodo trave-pilastro o da entrambi i lati a partire dalla
sezione di prima plasticizzazione. Per travi che sostengono un pilastro in falso, si assume una lunghezza pari a 2
volte l’altezza della sezione misurata da entrambe le facce del pilastro.
Lcri | 500
§ 4.1.6.1.1 limitazioni armatura Travi (zona non sismica)
Armature longitudinali
As,min=0.26 (fctm/fyk) bw d; non minore di 0.0013 b d |  |  |  | 201.7504 | non minore di | 177.45 | verificato
As,max=0.04 Ac | [5 empty] | 6000 | verificato
3141.593
Ac | 150000
Armature trasversali
Armatura trasversale minima fuori zona critica
Area minima a metro Ast ≥ 1,5 B mm²/m |  |  | 450 | Ast | 1675.516 |  | verificato
Passo non superiore a 0,8 d |  |  | 364 | s | 120 |  | verificato
Passo non superiore a 3 staffe/metro |  |  | 333 | s | 120 |  | verificato
Almeno il 50% dell'armatura a taglio deve essere costituita da staffe
§ 7.4.6.2.1 limitazioni armatura Travi (zona sismica)
Armature longitudinali
Almeno due barre di diametro nn inferiore a 14 devono essere presenti sia
superiormente e inferiormente per tutta la lunghezza della trave | [6 empty] | verificato
Verifica quantitativi di armatura
PER LA ZONA CRITICA
Armatura in zona tesa |  | ρ | 0.6283% | verificato |  | verificato
Armatura in zona compressa |  |  | 0.6283%
Armature trasversali
Armatura trasversale minima in zona critica
Diametro adottato: |  | 8 | Classe di duttilità bassa CD"B"
Diametro minimo delle staffe 6 mm | [6 empty] | verificato
Passo minimo di staffe e legature:
1-Un quarto dell'altezza utile della sezione trasversale
2-175 mm e 225 mm, rispettivamente per CD"A" e CD"B"
3- 6 volte e 8 volte il diametro minimo delle barre longitudinali considerate ai fini delle verifiche
4- 24 volte il diametro delle armature trasversali
| CD"A" | CD"B"
| 113.75 | 113.75 | Verifica limiti di armatura in ZONA CRITICA
| 176 | 225
| 120 | 160 | N.V!
| 192 | 192
MIN: | 113.75 | 113.75

## LIMITAZIONE PILASTRI NTC08
LIMITAZIONI PILASTRI
§ 7.4.6.1.2 limitazioni geometriche Pilastri
La dimensione minima della sezione trasverslae non deve essere inferiore a 250 mm | [6 empty] | verificato
Se θ, quale definito nel § 7.3.1, risulta >0,1, l’altezza della sezione non deve essere inferiore ad un
decimo della maggiore tra le distanze tra il punto in cui si annulla il momento flettente e le estremità
del pilastro.
θ | 0.025
hmin | 150 | [5 empty] | verificato
Quando θ è compreso tra 0,1 e 0,2 gli effetti delle non linearità geometriche possono essere presi in
conto incrementando gli effetti dell’azione sismica orizzontale di un fattore pari a 1/(1-θ); θ non
può comunque superare il valore 0,3.
In assenza di analisi più accurate si può assumere che la lunghezza della zona critica sia la maggiore
tra: l’altezza della sezione, 1/6 dell’altezza libera del pilastro, 45 cm, l’altezza libera del pilastro se
questa è inferiore a 3 volte l’altezza della sezione.
1/6 hpil | 466.6667
450
hpil | 2800 | se hpil<3H | NO
Hcrit | 450
§ 7.4.4.2.2.1 limitazioni di compressione
ν ≤ 0,65 (CD"B") ≤ 0,55 (CD"A") |  |  |  |  | ν = | 0.2126152 | verificato
§ 4.1.6.1.1 limitazioni armatura Pilastri (zona non sismica)
Armature longitudinali
As,min= 0,10 Ned/fyd e comunque non minore di 0,003 Ac |  |  |  | 115 | non minore di | 450 | verificato
Al di fuori delle zone di sovrapposizione As,max = 0,04 Ac | [5 empty] | 6000 | verificato
As,tot | 3141.593
Ac | 150000
Armature trasversali
Armatura trasversale minima fuori zona critica |  |  |  |  | Diametro adottato: |  | 8
Il diametro delle staffe deve essere non minore di 6 mm | [6 empty] | verificato
Il diametro deve essere non minore di un quarto del diametro massimo delle barre longitudinali | [6 empty] | verificato
Passo non superiore a 12 volte φmin,long |  |  |  | 240 | s | 120 | verificato
Passo non superiore a 250mm |  |  |  |  | s | 120 | verificato
§ 7.4.6.2.2 limitazioni armatura Pilastri (zona sismica)
Nel caso in cui i tamponamenti non si estendano per l’intera altezza dei pilastri adiacenti, l’armatura
risultante deve essere estesa per una distanza pari alla profondità del pilastro oltre la zona priva di
tamponamento. Nel caso in cui l’altezza della zona priva di tamponamento fosse inferiore a 1,5
volte la profondità del pilastro, debbono essere utilizzate armature bi-diagonali.
Nel caso precedente, qualora il tamponamento sia presente su un solo lato di un pilastro, l’armatura
trasversale da disporre alle estremità del pilastro ai sensi del § 7.4.5.3. deve essere estesa all’intera
altezza del pilastro.
Armature longitudinali
Interasse barre < 250mm | [6 empty] | verificato
1% ≤ ρ ≤ 4% |  |  |  |  | ρtot | 2.094% | verificato
Se sotto l’azione del sisma la forza assiale su un pilastro è di trazione, la lunghezza di ancoraggio
delle barre longitudinali deve essere incrementata del 50%.
Armature trasversali
Armatura trasversale minima in zona critica
Diametro adottato: |  | 8 | Classe di duttilità bassa CD"B"
Nelle zone critiche devono essere rispettate le condizioni seguenti: le barre disposte sugli angoli
della sezione devono essere contenute dalle staffe; almeno una barra ogni due, di quelle disposte sui
lati, deve essere trattenuta da staffe interne o da legature.
Diametro minimo delle staffe 6 mm | [6 empty] | verificato
Passo minimo di staffe e legature:
1-1/3 e 1/2 del lato minore della sezione trasversale, rispettivamente per CD”A” e CD”B”;
2-125 mm e 175 mm, rispettivamente per CD”A” e CD”B”;
3- 6 e 8 volte il diametro delle barre longitudinali che collegano, rispettivamente per CD”A” e CD”B”.
| CD"A" | CD"B"
| 100 | 150 | Verifica limiti di armatura in ZONA CRITICA
| 125 | 175
| 120 | 160 | verificato
MIN: | 100 | 150
Si devono disporre staffe in un quantitativo minimo non inferiore a:
Ast/s ≥ 0,08* fcd*bst/ fyd per CD"A" al di fuori della zona critica e per CD "B" | [5 empty] | 1.513625
Ast/s ≥ 0,12* fcd*bst/ fyd per CD"A" | [5 empty] | 2.270437
Ast/s | 1.675516 | [5 empty] | verificato
in cui Ast è l’area complessiva dei bracci delle staffe, bst è la distanza tra i bracci più esterni delle
staffe ed s è il passo delle staffe.
Note on H71: Davide Cicchini: Ghersi consiglia valori minori del 2,5%