## Tabelle
Tabella per la definizione di kmod
Tabella 1 | Tipo di azione esterna | Durata | kmod
|  | tl [s] | LEFM
| Vento (raffica) | 3-5 sec | 091-0,88
| Transito temporaneo | 30 | 0.78
| Vento (cumulato) | 10 min | 0.65
| Variazioni temperatura giornaliere | 11 ore | 0.5
| Neve (1 settimana) | 1 settimana | 0.42
| Neve (3 mesi) | 3 mesi | 0.36
| Variazioni temperatura stagionale | 6 mesi | 0.35
| Peso proprio | 50 anni | 0.26
Tabella 2 | Tipo di vetro | Valori di ked e k'ed in corrispondenza del bordo
|  | Tagliato |  | bisellato |  | molato |  | lucidato
|  | ked | k'ed | ked | k'ed | ked | k'ed | ked | k'ed
| Ricotto | 0.7 | 0.7 | 0.7 | 0.7 | 0.8 | 0.8 | 0.9 | 0.9
| Indurito | da evitare |  | da evitare |  | 0.8 | 0.8 | 0.8 | 0.8
| Temprato termicamente | da evitare |  | da evitare |  | 0.8 | 0.8 | 0.8 | 0.8
| Temprato chimicamente | da evitare |  | da evitare |  | 0.6 | 0.7 | 0.6 | 0.7
| Ricotto stampato | 0.7 | 0.7 | 0.7 | 0.7 | 0.7 | 0.7 | 0.7 | 0.7
OSS: valori da utilizzarsi per verifiche in zone a distanza d<5 s (s=spessore lastra) dal bordo o da fori. Per d>5 s si assume ked=1
Tabella 3 | Vetro | ksf
|  | Ricotto | Temprato/indurito termicamente |  | Temprato/indurito chimicamente
| Nessun trattamento | 1 | 1 |  | 1
| Sabbiato | 0.5 | 0.6 |  | da evitare
| Acidato | 0.6 | 0.9
| Smaltato | 0.75 | 0.85
| Stampato | 0.65 | 0.7
Tab. 4 | Classe | Vetro ricotto |  | Vetro presollecitato
| prima | RM | 0.7 | RM;v | 0.9
| seconda | RM | 1 | RM;v | 1
Tab. 5 |  | Vetro ricotto |  | Vetro presollecitato
| Coeff. Parziali | γM | 2.55 | γM;v | 1.35
Tabella 6 | Trattamento di presollecitazione | kv
| Nessun trattamento | 0
| Trattamento termico con processo orizzontale | 1
| Trattamento termico con processo verticale | 0.6
| Indurimento chimico | 0.95
Tabella 7 | k | Condizioni di vincolo
| 0.145 | Lastra rettangolare vincolata in modo continuo su 4 bordi
| 0.054 | Lastra rettangolare vincolata in modo continuo su 2 bordi
| 0.013 | Lastra rettangolare incastrata in un bordo; carico distribuito uniformemente
| 0.019 | Lastra rettangolare incastrata in un bordo; carico distribuito su una linea parallela al bordo incastrato
| 0.071 | Lastra rettangolare vincolata su 4 punti in prossimità degli angoli; carico unif
Tab. 8 | Finitura del bordo | Distribuzione delle tensioni lungo il bordo
|  | Costante |  | Parabolica |  | Triangolare
| Bordo molato | kb | 1 | kb | 0.2432 | kb | 0.0741
| Bordo lucidato | kb | 1 | kb | 0.3694 | kb | 0.1667
Tabella 9 | Classe del vetro: denominazione | fb;k [N/mm2]
| Vetro float (nessun trattamento) | 45
| Vetro float indurito termicamente | 70
| Vetro float temprato termicamente | 120
| Vetro float indurito chimicamente | 150
| Vetro tirato ricotto | 0
| Vetro tirato indurito | 65
| Vetro tirato temprato term. | 115
| Vetro tirato indurito chim. | 145
| Vetro decorato/ stampato ricotto | 0
| Vetro decorato/ stampato indurito | 55
| Vetro decorato/ stampato temp. Term. | 90
| Vetro decorato/ stampato ind. Chim. | -
| Vetro smaltato ricotto | 0
| Vetro smaltato indurito | 0
| Vetro smaltato tempr. Term. | 75
| Vetro smaltato ind. Chim. | -
| Vetro smaltato e decorato ricotto | 0
| Vetro smaltato e decorato indurito | 0
| Vetro smaltato e decorato temp. Term. | 75
| Vetro smaltato e decorato ind. Chim. | -
fg;k per lastre in vetro ricotto; fb;k lastre in vetro presollecitato
Tabella 10 | Prodotti | Ricotto |  | Indurito termicamente |  | Temprato termicamente |  | Indurito chimicamente
| Lastre di vetro float | 45 | MPa | 70 | MPa | 120 | MPa | 150 | MPa
| Lastre di vetro stampato | - |  | 55 | MPa | 90 | MPa | 150 | MPa
| Lastre di vetro smaltato | - |  | 45 | MPa | 75 | MPa | -
Tabella 11 | Proprietà
| Densità | 2250-2750 | kg/m3
| Modulo di Young | 63000-77000 | MPa
| Coeff. Di Poisson | 0,20-0,24
| Coeff. Di dilatazione termica | 3,1-6 (1) ; 9 (2) | μm/(m °K)
| Calore specifico | 720 (1) ; 800 (2) | J/(kg °K)
| Conducibilità termica | 0,9-1 | W/(m °K)
| Tenacità | 0.75 | MPa m1/2
| Temperatura di transizione | 530 | °C
| Massima temperatura di servizio | 280 | °C
Tabella 12
Tabella 13

## Foglio2
Dati di Input
Dati di Output
Dimensioni geometriche
lb (lato libero) | 1 | m
h (lato vincolato) | 2.5 | m
A | 2.5 | m2
Analisi di Carico
Peso proprio del vetro stratificato
PP vetro | 25 | kN/m3 | ; | s_strato 1 | 0.012 | m; | s_strato 2 | 0.012 | m | spessore_tot | 0.024 | m
PP intercalare | 0.02 | kN/m2 | ; | spessore | 0.00152 | m
PP vetro stratificato | 0.62 | kN/m2
Azione della neve
qs | 1.2 | kN/m2
durata di progetto dell'azione | 3 | mesi
temperatura di riferimento | 10 | °C
Resistenza di progetto
kmod (PP) | 0.26 | Vedere tabella 1
kmod (neve) | 0.36 | Vedere tabella 2
ked | 0.8 | Vedere tabella 2
k'ed | 0.8 | Vedere tabella 2
ksf | 1 | Vedere tabella 3
fg;k | 45 | MPa | Vedere tabella 10
fb;k | 70 | Mpa | Vedere tabella 9
RM | 1 | Vedere tabella 4
RM;v | 1 | Vedere tabella 4
γM | 2.55 | Vedere tabella 5
γM;v | 1.35 | Vedere tabella 5
kv | 1 | Vedere tabella 6
k | 0.054 | Vedere tabella 7
kb | 0.3694 | Vedere tabella 8
Grandezze ricavate
λgA | 1.085667
λgl | 0.726993
fg;d (PP) | 17.71191 | Mpa
fg;d (neve) | 18.82618 | Mpa
Carichi di progetto
γg (coeff. Parziale per azioni perm.) | 1.3
γQ (coeff. Parziale per azioni var.) | 1.5
Peso proprio
Fd (SLU) | 0.806 | kN/m2
Fd (SLE) | 0.62 | kN/m2
Neve
Fd (SLU) | 1.8 | kN/m2
Fd (SLE) | 1.2 | kN/m2
Metodo "Enhanced effective Thickness"
Comportamento trave
h_int (spessore intercalare polime) | 1.52 | mm
b (larghezza trave) | 2500 | mm
l (lunghezza trave) | 1000 | mm
E (modulo di Young vetro) | 70000 | N/mm2 | Vedere tabella 11
G (modulo a taglio intercalare) | 1.5 | N/mm2
A* | 6000 | mm2
Ψ (coeff. Che dipende dai vin. E car) | 9.882353e-06 | mm-2 | Vedere tabella 12
J1 (momento d'inerzia lastra 1) | 144000 | mm4
J2 (momento d'inerzia lastra 2) | 144000 | mm4
Jfull | 1384742.4 | mm4
Is | 1096.7424 | Verifica | 1096.7424
Peso Proprio
η | 0.5334036
hw | 18.1551 | mm
hs;1 | 6.76 | mm
hs;2 | 6.76 | mm
h1_sig | 20.24723 | mm
h2_sig | 20.24723 | mm
Neve
G (modulo a taglio intercalare) | 170 | N/mm2
η | 0.9923407
hw | 25.27482 | mm
h1_sig | 25.39497 | mm
h2_sig | 25.39497 | mm
Comportamento piastra
h1 (spessore strato 1) | 12 | mm
h2 (spessore strato 2) | 12 | mm
h_int | 1.52 | mm
d1 (distanza dal baricentro geo) | 6.76 | mm
d2 (distanza dal baricentro geo) | 6.76 | mm
d | 13.52 | mm
Coeff di Poisson | 0.22 | Vedere tabella 11
D1 (rigidezza intercalare strato 1) | 10592686.0
D2 (rigidezza intercalare strato 2) | 10592686.0
Dfull | 27908432.1
E (modulo di Young vetro) | 70000 | N/mm2 | Vedere tabella 11
G (modulo a taglio intercalare) | 1.5 | N/mm2
Ψ (coeff. Che dipende dai vin. E car) | 1.56303e-06 | mm-2 | Vedere tabella 13
Peso Proprio
η | 0.6533136
hw | 19.27554 | mm
hs;1 | 6.76 | mm
hs;2 | 6.76 | mm
h1_sig | 21.28565 | mm
h2_sig | 21.28565 | mm
Neve
G (modulo a taglio intercalare) | 170 | N/mm2
η | 0.9953395
hw | 25.369 | mm
h1_sig | 25.44266 | mm
h2_sig | 25.44266 | mm
Tensioni e Deflessioni
Comportamento trave
PP
sig_max | 1.474569 | MPa
w_max | 0.2190581 | mm
Neve
sig_max | 2.093333 | MPa
w_max | 0.1571378 | mm
Comportamento piastra
PP
sig_max | 1.334205 | MPa
w_max | 0.1830357 | mm
Neve
sig_max | 2.085493 | MPa
w_max | 0.1553942 | mm
Verifiche
Resistenza
SOMMA(σ/f_g) | 0.1861044
Verifica | Ok
Deflessione
w_lim | 10 | mm
w_max | 0.3384299 | mm
Verifica | Ok